## Foglio1
Data | Dataset | Scan | Tipo | Sample | Note
2025-04-08
| 1 | 7 | mtimescan(0.01 1 10000) | Vycor
| 1 | 12 | mtimescan(0.01 1 2000) | Vycor | appare un baffo verticale nelle ultime immagini
| 1 | 13 | mtimescan(0.01 1 2000) | Vycor | appare un baffo verticale nelle ultime immagini
| 1 | 15 | sct(1) | vuoto | misura di background con fascio diretto sulla plastica (delcoup 1) (scbattiamo su metallo??)
| 1 | 16 | sct(1) | vuoto | misura di background con fascio diretto sulla plastica (delcoup 1,5)
| 1 | 17 | sct(1) | vuoto | misura di background con fascio diretto sulla plastica (delcoup 2,33) 0,0035cps/pixel/s
| 1 | 18 | sct(1) | vuoto | misura di background con fascio diretto sulla plastica (delcoup 1,75) 0,0002cps/pixel/s
| 1 | 19 | sct(1) | Vycor | misura di background con fascio diretto sulla plastica (delcoup 1,75)
GeO2_6
| 1 | 1 | dscan(ys, -1,1, 40, 1) | GeO2_6
| 1 | 2 | dscan(ds, -1,1, 40, 1) | GeO2_6 | Scatteriamo circa 0,12 cps/px
| 1 | 3 | dscan(ys, -0.5, 0.5, 50, 0.2) | GeO2_6 | Misura della trasmissione con il diodo, c'e' un leggero gradiente nella trasmissione
| 1 | 4 | dscan(zs, -0.5, 0.5, 50, 0.2) | GeO2_6 | Misura della trasmissione con il diodo, sembra abbastanza omogeneo in questa direzione
| 1 | 5 | dscan(zs, -0.25, 0.25, 50, 0.2) | GeO2_6
| 1 | 6 | mtimescan(0.2, 6000, 1) | GeO2_6 | Prima misura di fotocorrelazione con beamsize larga (9.7 keV), i dati sono salvati solo in dense (Fresh Point)
| 1 | 7 | mtimescan(0.2, 1000, 1) | GeO2_6 | Misura ripresa piu' velocemente per avere i dati in sparse (Same Point)
| 1 | 8 | mtimescan(0.2, 6000, 1) | GeO2_6 | (Same Point)
| 1 | 9 | mtimescan(0.02, 60000, 1) | GeO2_6 | (Same Point)
| 1 | 10 | dscan(zs, -0.25, 0.25, 50, 0.2) | GeO2_6 | Cerchiamo un nuovo punto
| 1 | 11 | mtimescan(0.02, 15000, 1) | GeO2_6 | Fresh Point, mossi a (0.1, 0.02)
| 1 | 12 | mtimescan(0.02, 220000, 1 ) | GeO2_6 | Same Point
| 1 | 1 | dscan(ys, -0.5, 0.5, 50, 0.2) | GeO2_6_100C
| 1 | 2 | dscan(zs, -0.5, 0.5, 50, 0.2) | GeO2_6_100C
| 1 | 3 | mtimescan(0.02, 60000, 1) | GeO2_6_100C | Mossi a (0.1, 0.008), temperatura portata a 100 C
| 1 |  | macro: GeO2_6_macro() | GeO2_6_{Temperature}C | Rampa di temperatura durante la nottte, misure ogni 70 gradi, partendo da 170 C ed arrivando fino a 730 C, scan da 60000 frames ogni 0.02 s.
La posizione viene ricontrollata lungo la z ogni due scan e il beam viene riposizionato automaticamente
Viene sempre utilizzato lo stesso punto gia' danneggiato in precedenza
| 1 | 1 | mtimescan(0.02, 60000, 1) | GeO2_6_170C
| 1 | 1 | dscan(ys, -0.4, 0.6, 50, 0.2) | GeO2_6_240C
| 1 | 2 | dscan(zs, -0.24, 0.26, 50, 0.2) | GeO2_6_240C
| 1 | 3 | mtimescan(0.02, 60000, 1) | GeO2_6_240C
| 1 | 1 | dscan(ys, -0.4, 0.6, 50, 0.2) | GeO2_6_310C
| 1 | 2 | dscan(zs, -0.27, 0.23, 50, 0.2) | GeO2_6_310C
| 1 | 3 | mtimescan(0.02, 60000, 1) | GeO2_6_310C
| 1 | 1 | mtimescan(0.02, 60000,1) | GeO2_6_380C
| 1 | 1 | dscan(ys, -0.4, 0.6, 50, 0.2) | GeO2_6_450C
| 1 | 2 | dscan(zs, -0.28, 0.22, 50, 0.2) | GeO2_6_450C
| 1 | 3 | mtimescan(0.02, 60000, 1) | GeO2_6_450C
| 1 | 1 | mtimescan(0.02, 60000, 1) | GeO2_6_520C
| 1 | 1 | dscan(ys, -0.4, 0.6, 50,0.2) | GeO2_6_590C
| 1 | 2 | dscan(zs, -0.29, 0.21, 50, 0.2) | GeO2_6_590C
| 1 | 3 | mtimescan(0.02, 60000, 1) | GeO2_6_590C
| 1 | 1 | mtimescan(0.02, 60000, 1) | GeO2_6_660C
2025-04-09
|  |  | macro: GeO2_6_macro() | GeO2_6_{Temperature}C | Il tau diventa troppo rapido, cambia il tempo d'integrazione a 0.002 s
Prendi 730 e riprendi 660 e 590
| 1 | 1 | dscan(ys, -0.4, 0.6, 50,0.2) | GeO2_6_730C
| 1 | 2 | dscan(zs, -0.29, 0.21, 50, 0.2) | GeO2_6_730C
| 1 | 3 | mtimescan(0.002, 199984, 1) | GeO2_6_730C
| 2 | 1 | dscan(ys, -0.4, 0.6, 50,0.2) | GeO2_6_660C
| 2 | 2 | dscan(zs, -0.31, 0.19, 50, 0.2) | GeO2_6_660C
| 2 | 3 | mtimescan(0.002, 199804, 1) | GeO2_6_660C
| 2 | 1 | dscan(ys, -0.4, 0.6, 50,0.2) | GeO2_6_590C
| 2 | 2 | dscan(zs, -0.32, 0.19, 50, 0.2) | GeO2_6_590C
| 2 | 3 | mtimescan(0.002, 199804, 1) | GeO2_6_590C
Analisi in Q: cambia delcoup e theta, 1h di misura per ogni Q, 1 ms di integrazione
| 1 | 2 | mtimescan(0.001, 3 600 000, 1) | GeO2_6q_delcoup_1.75 | Qualche problema perché il detector salvava i dati sia in sparse, sia in dense (troppo pesanti)
| 1 | 2 | mtimescan(0.001, 3 600 000, 1) | GeO2_6q_delcoup_1 | Il sincrotrone si è spento ad un certo punto alla fine della misura
| 1 | 2 | mtimescan(0.001, 3 600 000, 1) | GeO2_6q_delcoup_3
| 1 | 2 | mtimescan(0.001, 3 600 000, 1) | GeO2_6q_delcoup_5
GeO2_7
| 1 | 1 | dscan(zs, -1, 1, 50, 0,2) | GeO2_7 | Diverse misure per capire le dimensioni del campione, le misure si spostano tutte lungo i bordi
|  | 2 | dscan(ys, -1, 1, 50, 0,2) |  | Servono per trovare una regione dove effettuare le vere e proprie misure sul campione
|  | 3 | dscan(zs, -1, 1, 50, 0,2)
|  | 4 | dscan(ys, -1, 1, 50, 0,2)
|  | 5 | dscan(ys, -1, 1, 50, 0,2)
|  | 6 | dscan(ys, -1, 1, 50, 0,2)
|  | 7 | dscan(ys, -1, 1, 50, 0,2)
|  | 8 | dscan(zs, -1, 1, 50, 0,2)
GeO2_{Temperature}C
| 1 |  |  | GeO2_30C | scan 1 2 e 3 da buttare, fuori dal campione
| 2 |  |  | GeO2_30C | scan 1 2 e 3 da buttare, fuori dal campione
|  |  | Tutte le temperature hanno uno scan in z e in y prima e dopo la misura | (scan 1-2 e 4-5) | Il fit ogni tanto fatica a trovare il contrasto giusto
| 3 | 3 | mtimescan(0.001, 30*60*1000, 1) | GeO2_30C | Inizio macro
| 1 | 3 | mtimescan(0.001, 30*60*1000, 1) | GeO2_100C
2025-04-10 | 1 | 3 | mtimescan(0.001, 30*60*1000, 1) | GeO2_170C
| 1 | 3 | mtimescan(0.001, 30*60*1000, 1) | GeO2_240C
| 1 | 3 | mtimescan(0.001, 30*60*1000, 1) | GeO2_310C
| 1 | 3 | mtimescan(0.001, 60*60*1000, 1) | GeO2_345C
| 1 | 3 | mtimescan(0.001, 60*60*1000, 1) | GeO2_380C
| 1 | 3 | mtimescan(0.001, 60*60*1000, 1) | GeO2_415C
| 1 | 3 | mtimescan(0.001, 60*60*1000, 1) | GeO2_450C
| 1 | 3 | mtimescan(0.001, 60*60*1000, 1) | GeO2_485C | Cambiata il dscan (200 punti invece di 50)
| 1 | 3 | mtimescan(0.001, 120*60*1000, 1) | GeO2_520C | aggiunta mesh prima e dopo la misura STOPPATA
| 1 | 5 | mtimescan(0.001, 120*60*1000, 1) | GeO2_520C | cambiata posizione (zs, 0, ys, -0,42)
| 1 | 4 | mtimescan(0.001, 120*60*1000, 1) | GeO2_555C | cambiata posizione (zs = 0,15, ys=-0,52)
| 1 | 4 | mtimescan(0.001, 120*60*1000, 1) | GeO2_590C
| 1 | 4 | mtimescan(0.001, 180*60*1000, 1) | GeO2_625C
| 1 | 4 | mtimescan(0.001, 180*60*1000, 1) | GeO2_660C
2025-04-11 | 1 | 5 | dmesh(zs, -0,05, 0,05, 20, ys, -0,05, 0,05, 20, 0,2) | GeO2_660C | Stoppata la macro per capire se la gobba e le cadute siano dovute a aging ed effetti termici
| 1 | 6 | mtimescan(0.001, 30*60*1000, 1) | GeO2_660C | stoppata, misura cominciata con gli attenuatori
| 1 | 7 | mtimescan(0.001, 30*60*1000, 1) | GeO2_660C | umv(zs, 0, ys, -0,52)
| 1 | 8 | dmesh(zs, -0,05, 0,05, 20, ys, -0,05, 0,05, 20, 0,2) | GeO2_660C
| 1 | 9 | mtimescan(0.001, 30*60*1000, 1) | GeO2_660C | umv(zs, 0,15, ys, -0,32)
| 1 | 11 | dmesh(zs, -0,05, 0,05, 20, ys, -0,05, 0,05, 20, 0,2) | GeO2_660C
| 1 | 12 | mtimescan(0.001, 30*60*1000, 1) | GeO2_660C | umv(zs, 0,15, ys, -0,44)
| 1 | 15 | dmesh(zs, -0,05, 0,05, 20, ys, -0,05, 0,05, 20, 0,2) | GeO2_660C | umv(zs, 0, ys, -0,62)
| 1 | 4 | mtimescan(0.001, 240*60*1000, 1) | GeO2_695C | stoppata, il campione comincia a cristallizzare
| 1 | 5 | dmesh(zs, -0,05, 0,05, 20, ys, -0,05, 0,05, 20, 0,2) | GeO2_695C | umv(zs, 0,15, ys, -0,62)
| 1 |  | dmesh(zs, -0,05, 0,05, 20, ys, -0,05, 0,05, 20, 0,2) | GeO2_695C | umv(zs, 0,35, ys, -0,62)
| 1 | 4 | mtimescan(0.001, 240*60*1000, 1) | GeO2_730C | umv(zs, 0,12, ys, -0,27) stoppata, ancora cristallizzazione
| 1 | 4 | mtimescan(0.001, 60*60*1000, 1) | GeO2_660C
| 2 | 4 | mtimescan(0.001, 20*60*1000, 1) | GeO2_520C
| 1 | 4 | mtimescan(0.001, 20*60*1000, 1) | GeO2_300C
2025-04-11 | T |  |  | GeO2_3
| 1 | 1 | dscan(zs, -1, 1, 100, .2) | GeO2_3_alligment | allineo in zs
| 1 | 2 | dscan(ys, -1, 1, 100, .2) | GeO2_3_alligment | allineo in ys
| POSIZIONE DI LAVORO (YS=.1, ZS=0) |  |  |  | scelgo di lavorare un po' piu a destra per stare lontano da una gobbetta
| 1 | 3 | dscan(zs, -1, 1, 100, .2) | GeO2_3_alligment
| 1 | 4 | dmesh(ys, -0.1, 0.1, 40, zs, -0.1, 0.1, 40, 0.2) | GeO2_3_alligment | Refill in mezzo alla mesh haha
|  | 6 | sct() |  | sct() in aria zs=-0.7,
| 1 | 5 | mtimescan(0.001, 5*60*1000, 1) | GeO2_3_alligment | scan in posizione non di lavoro, cosi, per poi iniziare a lavorare su un vergine: move(ys, -0.22, zs, 0)
MACRO GeO2_3
| 1 | 1;2; | dscan(ys, -0.5, 0.5, 50, 0.2), dscan(zs, -0.5, 0.5, 50, 0.2) | GeO2_3_30C
| 1 | 3 | dmesh(ys, -0.05, 0.05, 20, zs, -0.05, 0.05, 20, 0.2) | GeO2_3_30C
| 1 | 4 | mtimescan(0.001, measure_time[ii]*60*1000, 1) | GeO2_3_30C
| 1 | 1;2 | dscan(ys, -0.5, 0.5, 50, 0.2), dscan(zs, -0.5, 0.5, 50, 0.2) | GeO2_3_100C
| 1 | 3 | dmesh(ys, -0.05, 0.05, 20, zs, -0.05, 0.05, 20, 0.2) | GeO2_3_100C
| 1 | 4 | mtimescan(0.001, measure_time[ii]*60*1000, 1) | GeO2_3_100C
| 1 | 1;2 | dscan(ys, -0.5, 0.5, 50, 0.2), dscan(zs, -0.5, 0.5, 50, 0.2) | GeO2_3_170C
| 1 | 3 | dmesh(ys, -0.05, 0.05, 20, zs, -0.05, 0.05, 20, 0.2) | GeO2_3_170C
| 1 | 4 | mtimescan(0.001, measure_time[ii]*60*1000, 1) | GeO2_3_170C
| 1 | 1;2 | dscan(ys, -0.5, 0.5, 50, 0.2), dscan(zs, -0.5, 0.5, 50, 0.2) | GeO2_3_240C
| 1 | 3 | dmesh(ys, -0.05, 0.05, 20, zs, -0.05, 0.05, 20, 0.2) | GeO2_3_240C
| 1 | 4 | mtimescan(0.001, measure_time[ii]*60*1000, 1) | GeO2_3_240C
| 1 | 1;2 | dscan(ys, -0.5, 0.5, 50, 0.2), dscan(zs, -0.5, 0.5, 50, 0.2) | GeO2_3_310C
| 1 | 3 | dmesh(ys, -0.05, 0.05, 20, zs, -0.05, 0.05, 20, 0.2) | GeO2_3_310C
| 1 | 4 | mtimescan(0.001, measure_time[ii]*60*1000, 1) | GeO2_3_310C
| 1 | 1;2 | dscan(ys, -0.5, 0.5, 50, 0.2), dscan(zs, -0.5, 0.5, 50, 0.2) | GeO2_3_380C
| 1 | 3 | dmesh(ys, -0.05, 0.05, 20, zs, -0.05, 0.05, 20, 0.2) | GeO2_3_380C
| 1 | 4 | mtimescan(0.001, measure_time[ii]*60*1000, 1) | GeO2_3_380C
| 1 | 1;2 | dscan(ys, -0.5, 0.5, 50, 0.2), dscan(zs, -0.5, 0.5, 50, 0.2) | GeO2_3_415C
| 1 | 3 | dmesh(ys, -0.05, 0.05, 20, zs, -0.05, 0.05, 20, 0.2) | GeO2_3_415C
| 1 | 4 | mtimescan(0.001, measure_time[ii]*60*1000, 1) | GeO2_3_415C
| 1 | 1;2 | dscan(ys, -0.5, 0.5, 50, 0.2), dscan(zs, -0.5, 0.5, 50, 0.2) | GeO2_3_450C
| 1 | 3 | dmesh(ys, -0.05, 0.05, 20, zs, -0.05, 0.05, 20, 0.2) | GeO2_3_450C
| 1 | 4 | mtimescan(0.001, measure_time[ii]*60*1000, 1) | GeO2_3_450C
| 1 | 1;2 | dscan(ys, -0.5, 0.5, 50, 0.2), dscan(zs, -0.5, 0.5, 50, 0.2) | GeO2_3_485C
| 1 | 3 | dmesh(ys, -0.05, 0.05, 20, zs, -0.05, 0.05, 20, 0.2) | GeO2_3_485C
| 1 | 4 | mtimescan(0.001, measure_time[ii]*60*1000, 1) | GeO2_3_485C
| 1 | 1;2 | dscan(ys, -0.5, 0.5, 50, 0.2), dscan(zs, -0.5, 0.5, 50, 0.2) | GeO2_3_520C
| 1 | 3 | dmesh(ys, -0.05, 0.05, 20, zs, -0.05, 0.05, 20, 0.2) | GeO2_3_520C
| 1 | 4 | mtimescan(0.001, measure_time[ii]*60*1000, 1) | GeO2_3_520C
| 1 | 1;2 | dscan(ys, -0.5, 0.5, 50, 0.2), dscan(zs, -0.5, 0.5, 50, 0.2) | GeO2_3_555C
| 1 | 3 | dmesh(ys, -0.05, 0.05, 20, zs, -0.05, 0.05, 20, 0.2) | GeO2_3_555C
| 1 | 4 | mtimescan(0.001, measure_time[ii]*60*1000, 1) | GeO2_3_555C
| 1 | 1;2 | dscan(ys, -0.5, 0.5, 50, 0.2), dscan(zs, -0.5, 0.5, 50, 0.2) | GeO2_3_590C
| 1 | 3 | dmesh(ys, -0.05, 0.05, 20, zs, -0.05, 0.05, 20, 0.2) | GeO2_3_590C
| 1 | 4 | mtimescan(0.001, measure_time[ii]*60*1000, 1) | GeO2_3_590C
| 1 | 1;2 | dscan(ys, -0.5, 0.5, 50, 0.2), dscan(zs, -0.5, 0.5, 50, 0.2) | GeO2_3_625C
| 1 | 3 | dmesh(ys, -0.05, 0.05, 20, zs, -0.05, 0.05, 20, 0.2) | GeO2_3_625C
| 1 | 4 | mtimescan(0.001, measure_time[ii]*60*1000, 1) | GeO2_3_625C
| MACRO GeO2_3_2 |  |  |  | ogni 40 minuti mi sposto su un punto nuovo per evitare la cristallizzazione indotta, uso una mesh 300 um x 300 um, una temperatura per colonna
| 1 | 1;2 | dscan(ys, -0.5, 0.5, 100, 0.2), dscan(zs, -0.5, 0.5, 100, 0.2) | GeO2_3_660C
| 1 | 3 | dmesh(ys, -0.05, 0.05, 10, zs, -0.15, 0.15, 30, 0.2) | GeO2_3_660C
| 1 | 4:7 | mtimescan(0.001, measure_time[ii]*60*1000, 1) | GeO2_3_660C | umv(ys, yss[ii], zs, zss[ii])
| 1 | 1;2 | dscan(ys, -0.5, 0.5, 100, 0.2), dscan(zs, -0.5, 0.5, 100, 0.2) | GeO2_3_690C
| 1 | 3 | dmesh(ys, -0.05, 0.05, 10, zs, -0.15, 0.15, 30, 0.2) | GeO2_3_690C
| 1 | 4:7 | mtimescan(0.001, measure_time[ii]*60*1000, 1) | GeO2_3_690C | umv(ys, yss[ii], zs, zss[ii])
| 1 | 1;2 | dscan(ys, -0.5, 0.5, 100, 0.2), dscan(zs, -0.5, 0.5, 100, 0.2) | GeO2_3_730C
| 1 | 3 | dmesh(ys, -0.05, 0.05, 10, zs, -0.15, 0.15, 30, 0.2) | GeO2_3_730C
| 1 | 4:7 | mtimescan(0.001, measure_time[ii]*60*1000, 1) | GeO2_3_730C | umv(ys, yss[ii], zs, zss[ii])
| 1 | 1;2 | dscan(ys, -0.5, 0.5, 100, 0.2), dscan(zs, -0.5, 0.5, 100, 0.2) | GeO2_3_730C_Q
| 1 | 3 | dmesh(ys, -0.05, 0.05, 10, zs, -0.15, 0.15, 30, 0.2) | GeO2_3_730C_Q
2025-04-13 | 1 | 4:7 | mtimescan(0.001, measure_time[ii]*60*1000, 1) | GeO2_3_730C_Q | umv(ys, yss[ii], zs, zss[ii])
| 1 | 1;2 | dscan(ys, -0.5, 0.5, 100, 0.2), dscan(zs, -0.5, 0.5, 100, 0.2) | GeO2_3_730C_att2
| 1 | 3 | dmesh(ys, -0.05, 0.05, 10, zs, -0.15, 0.15, 30, 0.2) | GeO2_3_730C_att2
| 1 | 4:7 | mtimescan(0.001, measure_time[ii]*60*1000, 1) | GeO2_3_730C_att2 | umv(ys, yss[ii], zs, zss[ii])
GeO2_4
| 1 | 1:9 |  | GeO2_4 | scans di allineamento
| 1 | 1:2 | dscan(ys, -0.5, 0.5, 100, 0.2), dscan(zs, -0.5, 0.5, 100, 0.2) | GeO2_4_30C | umv(zs, 0,03, ys, -0,6)
| 1 | 3 | dmesh(ys, -0.05, 0.05, 10, zs, -0.15, 0.15, 30, 0.2) | GeO2_4_30C | stoppata, non posizione ideale
| 2 | 1:2 | dscan(ys, -0.5, 0.5, 100, 0.2), dscan(zs, -0.5, 0.5, 100, 0.2) | GeO2_4_30C | umv(zs, 0,03, ys, -0,57)
| 2 | 3 | dmesh(ys, -0.05, 0.05, 10, zs, -0.15, 0.15, 30, 0.2) | GeO2_4_30C
| 2 | 4 | mtimescan(0.001, 20*60*1000, 1) | GeO2_4_30C
| 2 | 5 | mtimescan(0.001, 20*60*1000, 1) | GeO2_4_30C | attenuatore(0.5)
| 1 | 1:12 |  | GeO2_4_10p25 | allineamento
| 1 | 13 | dmesh(ys, -0.1, 0.1, 20, zs, -0.15, 0.15, 20, 0.2) | GeO2_4_10p25 | wm(ys,zs) = -0.2,0.146
| 1 | 14 | mtimescan(0.001, 60*60*1000, 1) | GeO2_4_10p25 | umv(ys,-0.29,zs,0.206) stoppata 3 min alla fine perche` non serviva andare oltre, th(0)
|  | 15 | mtimescan(0.001, 60*60*1000, 1) | GeO2_4_10p25 | umv(ys,-0.24,zs,0.206) stoppata dopo 20 min perche` non serviva andare oltre, th(0)
|  | 16 | mtimescan(0.001, 60*60*1000, 1) | GeO2_4_10p25 | umv(ys,-0.19,zs,0.206) stoppata dopo 20 min perche` non serviva andare oltre, th(2.4)
|  | 17 | mtimescan(0.001, 60*60*1000, 1) | GeO2_4_10p25 | umv(ys,-0.14,zs,0.206) stoppata dopo 20 min perche` non serviva andare oltre, th(0)
| 1 | 3:4 | dscan(ys, -0.5, 0.5, 50, 0.2), dscan(zs, -0.5, 0.5, 50, 0.2) | GeO2_4_8p76 | umv(zs, 0,12, ys, -0,18)
|  | 5 | dscan(ys, -0.1, 0.1, 40, 0.2), dscan(zs, -0.1, 0.1, 40, 0.2) | GeO2_4_8p76 | (forse ho esagerato, sorry)
|  | 6 | mtimescan(0.001, 20*60*1000, 1) | GeO2_4_8p67 | umv(zs, 0,05, ys, -0,2) (delcoup=0,2)
|  | 7 | mtimescan(0.001, 20*60*1000, 1) | GeO2_4_8p67 | umv(zs, 0,1, ys, -0,2)
|  | 8 | mtimescan(0.001, 20*60*1000, 1) | GeO2_4_8p67 | umv(zs, 0,15, ys, -0,2)
|  | 9 | mtimescan(0.001, 1301228, 1) | GeO2_4_8p76 | umv(zs, 0,2, ys, -0,2, delcoup, 5, th, 2,7)
Ta2O5
|  | 1:5 |  |  | allineamento
| 1 | 6 | dmesh(ys, -0.1, 0.1, 10, zs, -0.15, 0.15, 10, 0.2) | Ta2O5
| 1 | 7 | mtimescan(0.001, 20*60*1000, 1) | Ta2O5 | umv(zs,0,15,ys,-0,05)
| 1 | 8 | mtimescan(0.001, 1855153, 1) | Ta2O5 | umv(zs,0,2,ys,0)
| 1 | 11 | mtimescan(0.001, 7*60*60*1000, 1) | Ta2O5 | umv(zs,0,25,ys,0,05) interrotto stava salvando solo il pilatus, provando a lanciare altre misure adava errore, riavviato l'eiger
|  | 12-20 | prove per verificare il slavataggio corretto
mosso per errore z2 a 0.2 (invece di zs), da scan col diodo siamo sul metallo, non sapendo piu come ricentrarlo resta cosi e non si procede con la misura